## Liste thématique
| Pompes Chimiques Brahic | [7 empty] | Ed-2025
| 6 chemin des 2 Mas F - 30100 ALES | [6 empty] | Tél = 33.4.66.30.19.16
Liquide | Autre nom | Formule | Conc | Dens | Matériaux de contruction recommandé | joints | Technologie | Technologie | Remarque
[7 empty] | si liq propre | si liq sale
Acides
Acide acétique |  | CH3COOH | 100% |  | PP, PVDF, ETFE, PFA, 316 | FEP | EM | GMS, X
Acide acrylique |  |  |  |  | 316 |  | EM | - | Cristallise à + 15°C / Polymérise à +40°C
Acide benzoïque |  | C6H5-COOH | 100% |  | 316 |  | EM |  | Solidifie à 130°C
Acide bromhydrique |  | HBr | 35% |  | PP, PVDF, ETFE, PFA | EPDM, FPM | EM | GMS, X
Acide chlorhydrique | Esprit de sel | HCl | 10% | 1.08 | PP, PVDF, ETFE, PFA | EPDM, FPM | EM | GMS, X
Acide chlorhydrique | Esprit de sel | HCl | 37% | 1.17 | PP, PVDF, ETFE, PFA | EPDM, FPM | EM | -
Acide chromique |  | CrO3 + H2O | 50% |  | PP, PVDF, ETFE, PFA | EPDM, FPM | EM | GMS, X
Acide citrique |  |  |  |  | 316L | EPDM, FPM | EM | GMS, X
Acide fluorhydrique |  | HF | 70% | 1.22 | PP, PVDF, PFA, PFA-P | EPDM, FPM | EM | GMD dos à dos, X | Diffusion / PTFE trop poreux / Attaque le Verre (Si)
Acide fluorhydrique |  | HF | 100% | 1 | PVDF, PFA, PFA-P, 316, Acier | FPM | EM | - | Diffusion, Ebullition à +19°C
Acide fluorosilicique |  | H2SiF6 | 30% |  | PP, PVDF, ETFE, PFA | EPDM, FPM | EM, GMS | GMS, X
Acide formique |  | HCOOH | 100% |  | PP, PVDF, ETFE, PFA, 316 | EPDM, FPM | EM, GMS | GMS, X
Acide maléique |  | (CHCOOH)2 |  |  | PP, PVDF, ETFE, PFA, 316 | EPDM, FPM | EM, GMS | GMS, X
Acide nitrique |  | HNO3 | 30% | 1.15 | PP, PVDF, ETFE, PFA, 304L, 316 | EPDM, FPM | EM | GMS, X | Pas de graphite
Acide nitrique |  | HNO3 | 62% | 1.33 | PVDF, ETFE, PFA, PVC, 304L, 316 | FPM, FEP | EM | GMS, X | Pas de graphite
Acide nitrique |  | HNO3 | 99% | 1.51 | ETFE, PFA, Uranus S1 | FEP, FFPM | EM | GMD dos à dos, X | Pas de graphite
Acide oxalique |  | (COOH)2 |  |  | PP, PVDF, ETFE, PFA, 316 | EPDM, FPM | EM, GMS | GMS, X
Acide phosphorique |  | H3PO4 | 2% | 1.02 | PP, PVDF, ETFE, PFA, 316 | EPDM, FPM | - | GMS, X
Acide phosphorique |  | H3PO4 | 85% | 1.6 | PP, PVDF, ETFE, PFA, 316,Uranus B6 | EPDM, FPM | EM | GMS+quench glycérine, X
Acide propionique |  | CH3CH2COOH | pur |  | PP, PVDF, ETFE, PFA, 316 | EPDM, FPM | EM, GMS | GMS, X
Acide sulfurique |  | H2SO4 | 2% | 1.02 | PP, PVDF, ETFE, PFA, 316 | EPDM, FPM | - | GMS, X
Acide sulfurique | Vitriol | H2SO4 | 5 -> 60% | 1.5 | PP, PVDF, ETFE, PFA | EPDM, FPM | EM | GMS+quench glycérine, X
Acide sulfurique | Vitriol | H2SO4 | 70% | 1.6 | PP, PVDF, ETFE, PFA, Uranus B6 | EPDM, FPM | EM | GMS+quench glycérine, X
Acide sulfurique | Vitriol | H2SO4 | 98% | 1.84 | PVDF, ETFE, PFA, 304L, 316 | FPM, FEP | EM | GMS+quench / GMD / X | Cristallise à +8°C
Brome |  | Br2 | 100% | 3.14 | PVDF, ETFE, PFA | FPM | EM | GMD dos à dos, X | diffusion
Oleum |  | H2SO4 + SO3 | 103.7% | 1.93 | 316L | FEP, PTFE | EM | GMD dos à dos, X
Bases
Ammoniac pur |  | NH3 | 100% | 0.7 | 316L | EPDM, PTFE | EM |  | gaz liquéfié -33°C
Bisulfite de soude |  | NaHSO4 |  |  | PP, PFA, 316L | EPDM
Hydroxyde d'ammonium | Alcali, ammoniaque | NH4OH | 40% | 0.9 | PP, ETFE, PFA, 316 | EPDM, FPM | EM | GMS+quench eau, X
Hydroxyde de Lithium |  | LiOH | 20% | 1.2 | PP, ETFE, PFA, 316 | EPDM | EM | GMS+quench eau, X
Hydroxyde de Potassiom | Potasse | KOH | 50% | 1.51 | PP, ETFE, PFA, 316 | EPDM | EM | GMS+quench eau, X | cristallise à +10°C / carbonate au contact de l'air
Hydroxyde de Sodium | Soude | NaOH | 50% | 1.51 | PP, ETFE, PFA, 316 | EPDM | EM | GMS+quench eau, X | cristallise à +10°C / carbonate au contact de l'air
Hydroxyde Calcium | Lait de Chaux | Ca(OH)2 | 10% | 1.1 | Fonte, Inox | EPDM-Klinger | - | GMD dos à dos, X | améliorer le brassage du bain de préparation
Organiques, solvants
Acetaldéhyde |  |  | 100% |  | 316 | PTFE,FEP | EM | GMS, X
Acétate d'Ethyle |  |  | 100% |  | 316 | PTFE,FEP | EM | GMD dos à dos, X
Acétone |  | CH3-CO-CH3 | 100% | 0.79 | 316 | PTFE,FEP | EM, GMS
Aniline |  |  | 100% |  | 316 | PTFE,FEP | EM | GMD dos à dos, X
Chloroforme |  | CHCL3 | 100% |  | 316 | PTFE,FEP | EM | GMD dos à dos, X
Cyclohexane |  |  | 100% |  | 316 | PTFE,FEP | EM
Dichlorethane |  |  | 100% |  | 316 | PTFE,FEP | EM |  | aucune trace d'eau
Dichlorométhane | Chlorure de méthylène | CH2CL2 | 100% | 1.33 | 316 | PTFE,FEP | EM |  | aucune trace d'eau
DiEthylPhtalate | DEP |  | 100% |  | 316 | PTFE,FEP | EM
DiMethylFormamide | DMF |  | 100% | 0.95 | 316 | PTFE,FEP | EM | GMD dos à dos, X
Dioxane |  |  | 100% | 1.03 | 316 | PTFE,FEP | EM | GMD dos à dos, X
Essence sans plomb |  |  | 100% |  | Acier, Fonte, 316 | PTFE,FEP | GMS | GMD dos à dos, X
Ethanol | Alcool ethylique |  | 100% | 0.78 | 316 | EPDM | EM, GMS
Ether isopropyle | Ether |  | 100% | 0.72 | 316 | PTFE,FEP | EM | GMD dos à dos, X
Formaldéhyde | Formol | HCHO | 100% |  | 316 | PTFE,FEP | EM | GMD dos à dos, X
Gasole |  |  | 100% |  | Acier, Fonte, 316 |  | GMS | GMS, X
Heptane |  | C7H16 | 100% | 0.68 | 316 |  | EM | GMS, X
Hexane |  | C6H14 | 100% | 0.5 | 316 | PTFE,FEP | EM, GMS
Isopropanol | Alcool isopropylique |  | 100% |  | 316 | EPDM | EM, GMS
Kerosène |  |  | 100% |  | Acier, Fonte, 316 |  | GMS | GMS, X
Methanol | Alcool méthylique |  | 100% | 0.79 | 316 | EPDM | EM, GMS
MéthylEthylCétone | MEC / MEK | CH3CoC2H5 | 100% |  | PP, PFA, 316 | PTFE,FEP | EM, GMS
MéthylIsobuthylCétone | MIBC / MIBK |  | 100% |  | PP, PFA, 316 | PTFE,FEP | EM, GMS
Morpholine |  |  |  |  | PP, PVDF, ETFE, PFA, 316 |  | EM | GMS, X
Oxyde d'Ethylène |  |  | 100% |  | 316 | PTFE,FEP | EM | - | Ebullition à 20 °C
Phenol |  | C6H5OH | 100% |  | 316 | FPM | EM |  | solidifie à
Styrène |  |  | 100% |  | 316 |  | EM, GMS
Tetrachlorure de carbone |  | CCl4 | 100% | 1.6 | PVDF, PFA |  | EM | GMD dos à dos, X
Toluène |  |  | 100% | 0.87 | 316 |  | EM, GMS
Triethylamine | TEA |  | 100% |  | 316 | PTFE,FEP | EM | GMD dos à dos, X
Urée |  |  | 30% |  | PP, PVDF, ETFE, PFA, 316 | EPDM, FPM | EM | GMS, X
Xylène |  |  | 100% |  | PVDF, PFA, 316 | PTFE,FEP | EM, GMS
Autres liquides
Acroléine |  |  |  |  | 316 | PTFE | EM | -
Acrylonitrile |  | CH2=CH-CN | 100% |  | 316 | PTFE | EM | -
Anhydride maleique |  |  |  |  | 316 |  | EM | - | Solidifie à +50°C
Anhydride phtalique |  |  |  |  | 316 |  | EM | - | Solidifie à +122°C
Carbonate de Sodium |  | Na2CO3 | sat | 1.3 | PP, PVDF, ETFE, PFA, 316 | EPDM, FPM | EM | GMS+quench eau, X | cristallise à +20 °C
Chlorure de sodium | Sel, Saumure | NaCl | 250 g/l | 1.2 | PP, PVDF, ETFE, PFA, 316 | EPDM, FPM | EM | GMS+quench eau, X | à saturation, risque de cristallisation par séchage à l'air
Chlorure de sodium + Cl | Saumure Chlorée | NaCl + Cl2 | 400 g/l | 1.3 | PVDF, PFA, Titane Gr2 | FEP | EM | GMD dos à dos, X | à 80-90 °C
Chlorure ferrique |  | FeCl3 |  |  | PP, PVDF, ETFE, PFA | EPDM | EM | GMS, X | un peu visqueux si concentré
Chlorures | sels |  |  |  | PP,PVDF,ETFE,PFA | EPDM, FPM | EM | GMS+quench eau, X | à saturation, risque de cristallisation par séchage à l'air
Cyanure de Sodium | sels | NaCN | sat | 1.2 | PP,PVDF,ETFE,PFA
DichloroNitrobenzène | DCNB |  | 100% | 1.6 | 316 | PTFE | EM | - | Solidifie à +40°C
Eau de Mer | sel | NaCl + H2O |  | 1.03 | PP, PVDF, ETFE, PFA, 316, bronze | EPDM, FPM | GMS | GMS, X | !! 316 maxi 60 °C
Eau déminéralisée |  | H2O2 |  | 1 | PP, PVDF, ETFE, PFA, 316 | EPDM, FPM | GMS | GMS, X
Epichlorhydrine |  |  |  |  | 316 | PTFE | EM | -
Hypochlorite de Soude | Eau de Javel | NaClO | 48°Cl | 1.2 | PVDF, ETFE, PFA, PVC, Titane Gr2 | FPM | EM | GMS, X | risque d'explosion si échauffement
Nitrate d'Uranyle | NU |  |  |  | 316 | EPDM, FPM | EM | GMD dos à dos, X
Nitrates | sels |  |  |  | PP,PVDF,ETFE,PFA | EPDM, FPM | GMS+Quench eau | GMS+quench eau, X
Peroxyde d'hydrogène | Eau oxygénée | H2O2 | 40% | 1.15 | 316 |  | EM | - | risque d'explosion si échauffement
Sel d'Aluminium | sels |  |  |  | PP, PVDF | EPDM, FPM | - | GMS / GMS+quench eau / X
Sel de Zinc | sels |  |  |  | PP, PVDF | EPDM, FPM | - | GMS / GMS+quench eau / X
Silicate de soude |  | Na2SiO3 |  | 1.6 | PP, PFA, 316 | EPDM | EM | - | solidifie à +20°C
Sulfates | sels |  |  |  | PP,PVDF,ETFE,PFA | EPDM, FPM | GMS+Quench eau | GMS+quench eau, X
Trichlorure de phosphore |  | PCl3 | 100% | 1.57 | 316 | PTFE | EM | - | aucune trace d'eau, pas de Graphite
TriFluoroMéthylBenzène | TFMB |  | 100% | 1.5 | 316 | PTFE | EM | GMS+quench graisse, X